## Hoja1
Propiedades adobes prehispánicos y coloniales
Tipos de Adobes |  |  | Muestras | Físicas | [5 empty] | Mecánicas | Químicas y mineralógicas |  |  |  | Biológicas
|  |  |  | Granulometria (% en peso) | Cohesión (kg/cm2) | Densidad de sólidos (g/cm3) | Porosidad (%) | Humedad (%) | Índice de plasticidad | Resistencia Compresión simple (Kg/cm2) | DRX | FRX |  | Análisis MEB-EDS | Contenido de materia orgánica (%)
[12 empty] | Elementos | Óxidos
Adobe Prehispánico | Prehispánico | Periodo Clásico | Coporo | Arenas poco graduadas y grava, poco o nada de finos | 33.02 | 2.7 | 40 | 1.73 | 34.42 | 66.05 | Cuarzo, Albita, Anorthita, Halloysita, Montmorillonita | Si, Al, Na, K, Ba, Ca y Fe | SiO2, Al2O3, Na2O, K2O, Fe2O3 y CaO | Partículas ricas en silicio / aluminio (Si / Al) y Ca, Na, Mg, K | 0
|  | Periodo Clásico Medio | La Nopalera | Limos inorgánicos y arenas muy finas, harinas de roca, arenas finas limosas o arcillosas o limos arcillosos con ligera plasticidad | 2.37 | 2.2 | 31 | 10.61 | 11.33 | 4.73 | Cuarzo, Calcita, Sanidina, Gismondina, Microclina, Lazurita, Montmorillonita |  |  |  | 2.18
Adobe Colonial | Agrícola | Siglo XVII | Hacienda Santiago Tochac |  | 1.38 | 2.6 | 47 | 1.59 | 5.51 | 3.28 | Albita, Anorthita, Obertiita, Cianita, Magnesiohornblenda, ferroan, Cristobalita |  |  | Partículas ricas en silicio / aluminio (Si / Al) y Ca, Na, Mg, K, presencia de esporas, pasto seco y fibras vegetales | 4.09
|  | Siglo XVIII | Hacienda Las Carretas |  | 2.19 | 2.8 | 48 | 4.55 | 39.38 | 6.09 | Cuarzo, Anorthita, Cristobalita, Epistilbita, Montmorillonita |  |  |  | 8.9
| Minero | Siglo XVIII | Hacienda Dolores de Barrera | Arcillas inorgánicas de plasticidad baja a media, arcillas grava, arcillas arenosas, arcillas limosas , arcillas magras | 0.6 | 2.5 | 60 | 1.73 | 15.01 | 1.18 | Cuarzo, Calcita, Anorthita, Albita, Volkonskoita, Montmorillonita, Clinocloro-cromo, Parnauita, Vermiculita, Yeso, Schuetteita, Fizelyita, Brushita, Faujasita, Erionita, Zinkenita | Pb, As, Se, Ag, Sb y Hg | SiO2, Al2O3, Na2O, K2O, Fe2O3, CaO y P205 | Partículas ricas en silicio / aluminio (Si / Al) y Ca, Na, Mg, K y P, presencia de esporas, pasto seco, fibras vegetales y presencia de Fe, Cu, As, Hg, Pb, Sn, Zn, S y Se | 7.26
Hacienda El Patrocinio
|  | Siglo XVII | Hacienda Durán |  | 0.55 | 2.6 | 62 | 0.97 | 12.66 | 1.1 |  |  |  |  | 2.27
Hacienda San Clemente